## Full 1
FBC020 | m² |  | Envà de plaques de ciment, d'alta resistència a la humitat. Sistema Placo Hydro Premium "PLACO".
Envà senzill Placo Hydro Premium "PLACO" (12,5 + 48 + 12,5)/400 (48), d'alta resistència a la humitat, de 73 mm de gruix total, format per una estructura simple autoportant de perfils metàl·lics d'acer galvanitzat formada per canals R 48 "PLACO" i muntants M 48 "PLACO", amb una separació entre muntants de 400 mm i una disposició normal "N", a la què es cargola una placa de ciment Aquaroc 13 "PLACO", de 12,5x1200x900 mm en una cara i una altra placa Aquaroc 13 "PLACO", de 12,5x1200x900 mm en l'altra cara. Inclús banda acústica; fixacions per a l'ancoratge de canals i muntants metàl·lics; cargols per a la fixació de les plaques; tractament de junts amb adhesiu. El preu inclou la resolució de trobades i punts singulars, però no inclou l'aïllament a col·locar entre els muntants.
Codi |  | Unitat |  | Descripció |  | Rendiment |  | Preu unitari | Import
1 |  |  |  | Materials
mt12plj020a |  | m |  | Banda estanca autoadhesiva, Banda 45 "PLACO", d'escuma de polietilè de cel·les tancades, de 3 mm d'espessor i 45 mm d'amplada, per a l'estanquitat de la base i l'aïllament acústic del perímetre en envans i extradossats de plaques. |  | 0.45 |  | 0.47 | 0.21
mt12plp070b |  | m |  | Canal de perfil d'acer galvanitzat, R 48 "PLACO", fabricat mitjançant laminació en fred, de 3000 mm de longitud, 48x30 mm de secció i 0,55 mm de gruix, segons UNE-EN 14195. |  | 0.9 |  | 1.79 | 1.61
mt12plp060b |  | m |  | Muntant de perfil d'acer galvanitzat, M 48 "PLACO", fabricat mitjançant laminació en fred, de 3000 mm de longitud, 46,5x36 mm de secció i 0,6 mm de gruix, segons UNE-EN 14195. |  | 3 |  | 2.18 | 6.54
mt12plq010a |  | m² |  | Placa de ciment d'alt rendiment, Aquaroc 13 "PLACO", de 12,5x1200x900 mm. |  | 2.1 |  | 29.25 | 61.43
mt12plt025b |  | U |  | Cargol autoperforant THTPF 25 "PLACO", amb cap de trompeta, de 25 mm de longitud. |  | 30 |  | 0.05 | 1.5
mt12plt030b |  | U |  | Cargol autoperforant rosca-xapa, TRPF 13 "PLACO", de 13 mm de longitud. |  | 4 |  | 0.02 | 0.08
mt12plq030a |  | U |  | Cartutx de 310 cm³ d'adhesiu d'alta resistència, Aquaroc "PLACO", per a tractament de junts. |  | 0.5 |  | 14.61 | 7.31
[6 empty] | Subtotal materials: |  |  | 78.68
2 |  |  |  | Mà d'obra
mo053 |  | h |  | Oficial 1ª muntador de prefabricats interiors. |  | 0.348 |  | 29.34 | 10.21
mo100 |  | h |  | Ajudant muntador de prefabricats interiors. |  | 0.348 |  | 25.28 | 8.8
[6 empty] | Subtotal mà d'obra: |  |  | 19.01
3 |  |  |  | Costos directes complementaris
|  | % |  | Costos directes complementaris |  | 2 |  | 97.69 | 1.95
Cost de manteniment decennal: 4,98€ en els primers 10 anys. | [5 empty] | Costos directes (1+2+3): |  |  | 99.64
Referència i títol de la norma |  |  |  |  | Aplicabilitat(a) |  | Obligatorietat(b) |  | Sistema(c)
EN 14195:2005 |  |  |  |  | 112006 |  | 112007 |  | 3/4
Perfilería metálica para particiones, muros y techos en placas de yeso laminado. Definiciones requisitos y métodos de ensayo
EN 14195:2005/AC:2006 |  |  |  |  | 112007 |  | 112007
(a) Data d'aplicabilitat de la norma harmonitzada
(b) Data en què finalitza el període de coexistència
(c) Sistema d'avaluació i verificació de la constància de les prestacions