## Full 1
FLO025 | m² |  | Façana de plaques de policarbonat cel·lular "ACH".
Façana de plaques translúcides planes de policarbonat cel·lular, ACH 40/333 "ACH", de 30 mm d'espessor i 333 mm d'amplada, fixades mecànicament a una estructura portant o auxiliar. Inclús accessoris de fixació de les plaques. El preu no inclou l'estructura suport ni la resolució de punts singulars.
Codi |  | Unitat |  | Descripció | Rendiment | Preu unitari | Import
1 |  |  |  | Materials
mt13lpa040c |  | m² |  | Placa translúcida plana de policarbonat cel·lular, ACH 40/333 "ACH", de 30 mm d'espessor i 333 mm d'amplada, conductivitat tèrmica 1,3 W/(mK), Euroclasse B-s1, d0 de reacció al foc, segons UNE-EN 13501-1, proporcionant un aïllament acústic de 21 dB i amb tractament als rajos UV en la seva cara exterior. | 1 | 54.18 | 54.18
mt13lpa110c |  | U |  | Kit d'accessoris de fixació "ACH", per a plaques de policarbonat cel·lular, en façanes. | 0.2 | 30 | 6
[5 empty] | Subtotal materials: |  | 60.18
2 |  |  |  | Mà d'obra
mo051 |  | h |  | Oficial 1ª muntador de tancaments industrials. | 0.12 | 29.34 | 3.52
mo098 |  | h |  | Ajudant muntador de tancaments industrials. | 0.12 | 25.28 | 3.03
[5 empty] | Subtotal mà d'obra: |  | 6.55
3 |  |  |  | Costos directes complementaris
|  | % |  | Costos directes complementaris | 2 | 66.73 | 1.33
Cost de manteniment decennal: 13,54€ en els primers 10 anys. |  |  |  |  | Costos directes (1+2+3): |  | 68.06