## Full 1
NAM010 | m² |  | Aïllament termoacústic sota terres de fusta i laminats, amb llanes minerals.
Aïllament termoacústic sota terres de fusta i laminats, format per panell rígid de llana de roca, revestit per una de les seves cares amb film de polietilè, Panel PST segons UNE-EN 13162, de 22 mm d'espessor, resistència tèrmica 0,55 m²K/W, conductivitat tèrmica 0,039 W/(mK), col·locat a topall, simplement recolzat, i desolidarització perimetral realitzada amb el mateix material aïllant, preparat per a rebre directament el sòl de fusta o laminat. Inclús cinta autoadhesiva per a segellat de junts.
Codi |  | Unitat |  | Descripció |  | Rendiment |  | Preu unitari | Import
1 |  |  |  | Materials
mt16lri015cc |  | m² |  | Panell rígid de llana de roca, revestit per una de les seves cares amb film de polietilè, Panel PST "ISOVER", segons UNE-EN 13162, de 22 mm d'espessor, resistència tèrmica 0,55 m²K/W, conductivitat tèrmica 0,039 W/(mK), Euroclasse F de reacció al foc segons UNE-EN 13501-1. |  | 1.1 |  | 12.9 | 14.19
mt16aaa030 |  | m |  | Cinta autoadhesiva per closa de juntes. |  | 0.25 |  | 0.3 | 0.08
[6 empty] | Subtotal materials: |  |  | 14.27
2 |  |  |  | Mà d'obra
mo054 |  | h |  | Oficial 1ª muntador d'aïllaments. |  | 0.144 |  | 29.34 | 4.22
mo101 |  | h |  | Ajudant muntador d'aïllaments. |  | 0.144 |  | 25.28 | 3.64
[6 empty] | Subtotal mà d'obra: |  |  | 7.86
3 |  |  |  | Costos directes complementaris
|  | % |  | Costos directes complementaris |  | 2 |  | 22.13 | 0.44
Cost de manteniment decennal: 2,52€ en els primers 10 anys. | [5 empty] | Costos directes (1+2+3): |  |  | 22.57
Referència i títol de la norma |  |  |  |  | Aplicabilitat(a) |  | Obligatorietat(b) |  | Sistema(c)
EN 13162:2012+A1:2015 |  |  |  |  | 1072020 |  | 1072020 |  | 1/3/4
Productos aislantes térmicos para aplicaciones en la edificación. Productos manufacturados de lana mineral (MW). Especificación.
(a) Data d'aplicabilitat de la norma harmonitzada
(b) Data en què finalitza el període de coexistència
(c) Sistema d'avaluació i verificació de la constància de les prestacions