## Full 1
RSB015 | m² |  | Base de formigó lleuger.
Base per a paviment, de 6 cm d'espessor, de formigó lleuger, de resistència a compressió 2,0 MPa i 690 kg/m³ de densitat, confeccionat en obra amb argila expandida, Arlita Dur "WEBER" i ciment gris, acabat amb capa de regularització de morter de ciment, industrial, M-5 de 2 cm d'espessor, arremolinada i neta. Inclús banda de panell rígid de poliestirè expandit per a la preparació dels junts perimetrals de dilatació.
Codi |  | Unitat |  | Descripció | Rendiment |  |  | Preu unitari |  | Import
1 |  |  |  | Materials
mt16pea020a |  | m² |  | Panell rígid de poliestirè expandit, segons UNE-EN 13163, mecanitzat lateral recte, de 10 mm d'espessor, resistència tèrmica 0,25 m²K/W, conductivitat tèrmica 0,036 W/(mK), per junta de dilatació. | 0.05 |  |  | 0.92 |  | 0.05
mt01arl030v |  | m³ |  | Argila expandida, Arlita Dur "WEBER", subministrada en sacs Big Bag, segons UNE-EN 13055-1. | 0.063 |  |  | 125.31 |  | 7.89
mt08cem011a |  | kg |  | Ciment Pòrtland CEM II/B-L 32,5 R, color gris, en sacs, segons UNE-EN 197-1. | 12 |  |  | 0.1 |  | 1.2
mt08aaa010a |  | m³ |  | Aigua. | 0.003 |  |  | 1.5 |  | 0
mt09mor010c |  | m³ |  | Morter de ciment CEM II/B-P 32,5 N tipus M-5, confeccionat en obra con 250 kg/m³ de ciment i una proporció en volum 1/6. | 0.02 |  |  | 115.3 |  | 2.31
[5 empty] | Subtotal materials: |  |  |  |  | 11.45
2 |  |  |  | Equip i maquinària
mq06hor010 |  | h |  | Formigonera elèctrica amb una capacitat de pastat de 160 l. | 0.038 |  |  | 3.45 |  | 0.13
[5 empty] | Subtotal equip i maquinària: |  |  |  |  | 0.13
3 |  |  |  | Mà d'obra
mo020 |  | h |  | Oficial 1ª construcció. | 0.264 |  |  | 28.42 |  | 7.5
mo113 |  | h |  | Peó ordinari construcció. | 0.264 |  |  | 23.81 |  | 6.29
[5 empty] | Subtotal mà d'obra: |  |  |  |  | 13.79
4 |  |  |  | Costos directes complementaris
|  | % |  | Costos directes complementaris | 2 |  |  | 25.37 |  | 0.51
Cost de manteniment decennal: 1,29€ en els primers 10 anys. |  |  |  |  | Costos directes (1+2+3+4): |  |  |  |  | 25.88
Referència i títol de la norma | [5 empty] | Aplicabilitat(a) | Obligatorietat(b) |  | Sistema(c)
EN 13163:2012+A1:2015 | [5 empty] | 1072020 | 1072020 |  | 1/3/4
Productos aislantes térmicos para aplicaciones en la edificación. Productos manufacturados de poliestireno expandido (EPS). Especificación.
EN 13055-1:2002 | [5 empty] | 132003 | 162004 |  | 2+/4
Áridos ligeros. Parte 1: Áridos ligeros para hormigón, mortero e inyectado.
EN 13055-1:2002/AC:2004 | [5 empty] | 112010 | 112010
EN 197-1:2011 | [5 empty] | 172012 | 172013 |  | 1+
Cemento. Parte 1: Composición, especificaciones y criterios de conformidad de los cementos comunes.
(a) Data d'aplicabilitat de la norma harmonitzada
(b) Data en què finalitza el període de coexistència
(c) Sistema d'avaluació i verificació de la constància de les prestacions